## Sheet1
南昌市第一医院九龙湖院区第二批病区用窗帘隔帘数量清单表
序号 | 产品名称 | 材质说明 | 数量 | 单位 | 备注
1 | 遮光布帘 | 1、纤维含量：100％聚酯纤维； 2、单位面积质量（克重）≥350g/㎡； 3、断裂强力：径向：≥1600N，纬向：≥1100N 4、水洗尺寸变化率：径向：-1.0~1.0，纬向：-1.0~1.0； 5、遮光率：≥95%； 6、耐水色牢度：变色≥4级，沾色≥4级； 7、耐酸汗渍色牢度：变色≥4级，沾色≥4级； 8、耐碱汗渍色牢度：变色≥4级，沾色≥4级； 9、耐皂洗色牢度：变色≥4级，沾色≥4级； 10、耐摩擦色牢度：干摩：≥4级，湿摩≥4级； 11、耐干热色牢度: ≥4级； 12、耐干洗色牢度: ≥4级； 13、耐光色牢度：≥7级； 14、防紫外线性能的评定：UPF：＞40，T(UVA)AV%：＜5%； 15、甲醛含量：≤20mg/kg，符合GB/T2912.1-2009标准； 16、可分解致癌芳香胺染料：未检出；符合GB 18401-2010标准； 17、PH 值在 4-7.5 之间； 18、异味：无； 19、五氯苯酚：未检出； 20、致敏性分散染料：禁用； 21、重金属铅、铬含量：未检出； 22、微生物抗菌测试：大肠杆菌：抑菌率≥95%，金黄色葡萄球菌：抑菌率≥95%，白色念珠菌：抑菌率≥95%，肺炎克雷伯氏菌:抑菌率≥95%，铜绿假单胞菌:抑菌率≥95%； 23、燃烧性能符合标准GB 8624-2012《建筑材料及制品燃烧性能分级》（窗帘幕布、家具制品装饰用织物B1级）； （1）损毁长度≤ 150mm ，续燃时间≤5s，阴燃时间≤ 5s； （2）燃烧滴落物未引起脱脂棉燃烧或阴燃。 24、2倍褶皱率。 | 8336.48 | m
2 | 高精密棉麻布 | 1、克重：≥380g/㎡； 2、材质：100%聚酯纤维； 3、断裂强力：径向：≥1700N，纬向：≥1200N； 4、水洗尺寸变化率：径向：-1.0~1.0，纬向：-1.0~1.0； 5、遮光率: ≥92%； 6、耐水色牢度：变色≥4级，沾色≥4级； 7、耐酸汗渍色牢度：变色≥4级，沾色≥4级； 8、耐碱汗渍色牢度：变色≥4级，沾色≥4级； 9、耐皂洗色牢度：变色≥4级，沾色≥4级； 10、耐摩擦色牢度：干摩：≥4级；耐摩擦色牢度：湿摩≥4级； 11、耐干热色牢度: ≥4级； 12、耐干洗色牢度: ≥4级； 13、耐光色牢度：≥5级； 14、防紫外线性能的评定：UPF：＞40，T(UVA)AV%：＜5%； 15、甲醛含量：≤20mg/kg，符合GB/T2912.1-2009标准； 16、PH值：4.0~7.5； 17、可分解致癌芳香胺染料：禁用；符合GB 18401-2010标准； 18、异味：无； 19、五氯苯酚：未检出； 20、致敏性分散染料：禁用； 21、可萃取的重金属含量：未检出； 22、微生物抗菌测试：大肠杆菌：抑菌率≥95%，金黄色葡萄球菌：抑菌率≥95%，白色念珠菌：抑菌率≥95%，肺炎克雷伯氏菌:抑菌率≥95%，铜绿假单胞菌:抑菌率≥95%； 23、燃烧性能符合标准GB 8624-2012《建筑材料及制品燃烧性能分级》（窗帘幕布、家具制品装饰用织物B1级） （1）损毁长度≤ 150mm ，续燃时间≤5s，阴燃时间≤ 5s； （2）燃烧滴落物未引起脱脂棉燃烧或阴燃。 24、2倍褶皱率。 | 648.45 | m
3 | 缕空医用隔帘 | 1、单位面积质量（克重）：≥220g/㎡； 2、材质：100%聚酯纤维； 3、撕破强力：径向≥25N，纬向≥25N； 4、断裂强力：径向≥400N，纬向≥800N； 5、耐水色牢度：变色≥3-4 级，沾色≥3-4 级； 6、耐酸汗渍色牢度（变色、沾色）：≥3-4 级； 7、耐碱汗渍色牢度（变色、沾色）：≥3-4 级； 8、耐次氯酸盐漂白色牢度（变色）：≥4 级； 9、耐干摩擦色牢度（经向、纬向）：≥3-4 级； 10、耐湿摩擦色牢度（经向、纬向）：≥3-4 级； 11、耐酸斑色牢度：≥4级； 水洗尺寸变化率（%）：径向-1.0～+1.0，纬向-1.0～+1.0； 12、起球：≥4-5级； 13、透气率：≥700mm/s； 14、甲醛含量:≤20mg/kg；符合GB/T2912.1-2009标准； 15、异味：无异味； 16、可分解致癌芳香胺染料:未检出；符合GB 18401-2010标准； 17、抗菌效果/抑菌率(洗涤50次后)： ①.金黄色葡萄球菌：≥95%； ②.大肠杆菌：≥95%； ③.白色念球菌：≥95%； ④.肺炎杆菌（或肺炎克雷白氏菌）：≥95%； 17、防霉性能(黑曲霉、绳状青霉、球毛壳霉、绿色木霉):防霉等级≤2级； 18、含氯酚：≤0.5mg/kg； 19、致敏染料：≤50mg/kg； 20、燃烧性能符合标准GB 8624-2012《建筑材料及制品燃烧性能分级》（窗帘幕布、家具制品装饰用织物B1级） （1）损毁长度≤ 150mm ，续燃时间≤5s，阴燃时间≤ 5s； （2）燃烧滴落物未引起脱脂棉燃烧或阴燃。 21、2倍褶皱率。 | 14901.25 | m
4 | 绒布窗帘布 | 1、纤维含量：100％聚酯纤维； 2、单位面积质量（克重）：≥340g/㎡； 3、断裂强力：径向：≥1500N，纬向：≥1000N； 4、水洗尺寸变化率：径向：-1.0~1.0，纬向：-1.0~1.0； 5、遮光率：≥90%； 6、耐水色牢度：变色≥4级，沾色≥4级； 7、耐酸汗渍色牢度：变色≥4级，沾色≥4级； 8、耐碱汗渍色牢度：变色≥4级，沾色≥4级； 9、耐皂洗色牢度：变色≥4级，沾色≥4级； 10、耐摩擦色牢度：干摩：≥4级，湿摩≥4级； 11、耐干热色牢度: ≥4级; 12、耐干洗色牢度: ≥4级; 13、耐光色牢度：≥5级； 14、防紫外线性能的评定：UPF：＞40，T(UVA)AV%：＜5%； 15、甲醛含量：≤20mg/kg；符合GB/T2912.1-2009标准； 16、可分解致癌芳香胺染料：未检出；符合GB 18401-2010标准； 17、PH 值在 4-7.5 之间； 18、异味：无； 19、五氯苯酚：未检出； 20、致敏性分散染料：禁用； 21、重金属铅、铬含量：未检出； 22、微生物抗菌测试：大肠杆菌：抑菌率≥95%，金黄色葡萄球菌：抑菌率≥95%，白色念珠菌：抑菌率≥95%，肺炎克雷伯氏菌:抑菌率≥95%，铜绿假单胞菌:抑菌率≥95%； 23、燃烧性能符合标准GB 8624-2012《建筑材料及制品燃烧性能分级》（窗帘幕布、家具制品装饰用织物B1级） （1）损毁长度≤ 150mm ，续燃时间≤5s，阴燃时间≤ 5s； （2）燃烧滴落物未引起脱脂棉燃烧或阴燃。 24、2倍褶皱率。 | 398.94 | m